## 总表
附件
2025年建筑保温材料产品质量自治区监督抽查不合格产品及生产销售单位名单
序号 | 产品分类 | 产品名称 | 商标 | 规格型号 | 抽查领域（流通、生产） | 生产日期(产品批号) | 受检单位所在盟市 | 受检单位名称 | 受检单位地址 | 生产单位名称 | 生产单位地址 | 不合格项目 | 检验报告编号 | 承检机构
1 | 绝热用聚苯乙烯泡沫塑料 | 绝热用挤塑聚苯乙烯泡沫塑料 | 无 | XPS-X150-B2-024 600×1200×80mm | 生产领域 | 2024-04 | 巴彦淖尔市 | 巴彦淖尔市晟鑫保温材料有限公司 | 内蒙古自治区巴彦淖尔市经济技术开发区鲁花街北侧中小创业园C1#厂房 | 巴彦淖尔市晟鑫保温材料有限公司 | 内蒙古自治区巴彦淖尔市经济技术开发区鲁花街北侧中小创业园C1#厂房 | 导热系数 | 202XF00084 | 内蒙古自治区产品质量检验研究院
2 | 绝热用聚苯乙烯泡沫塑料 | 绝热用挤塑聚苯乙烯泡沫塑料 | 无 | XPS-X150-B2-024 600×1200×50mm | 生产领域 | 2024-04 | 巴彦淖尔市 | 巴彦淖尔市晟鑫保温材料有限公司 | 内蒙古自治区巴彦淖尔市经济技术开发区鲁花街北侧中小创业园C1#厂房 | 巴彦淖尔市晟鑫保温材料有限公司 | 内蒙古自治区巴彦淖尔市经济技术开发区鲁花街北侧中小创业园C1#厂房 | 导热系数 | 202XF00085 | 内蒙古自治区产品质量检验研究院
3 | 绝热用聚苯乙烯泡沫塑料 | 绝热用挤塑聚苯乙烯泡沫塑料 | 无 | XPS-X150-B2-034 600×1400mm 厚度50mm | 生产领域 | 2024-10-07 | 包头市 | 内蒙古鑫蒙鑫保温建材有限公司 | 内蒙古自治区包头市青山区兴胜镇王老大村村东1公里处青大线路北500米工业园区内2栋1号 | 内蒙古鑫蒙鑫保温建材有限公司 | 内蒙古自治区包头市青山区兴胜镇王老大村村东1公里处青大线路北500米工业园区内2栋1号 | 燃烧性能、导热系数、氧指数 | 202XF00092 | 内蒙古自治区产品质量检验研究院
4 | 绝热用聚苯乙烯泡沫塑料 | 绝热用挤塑聚苯乙烯泡沫塑料 | 无 | XPS-X150-B2-034 600×1200mm 厚度70mm | 生产领域 | 2024-09-05 | 包头市 | 内蒙古鑫蒙鑫保温建材有限公司 | 内蒙古自治区包头市青山区兴胜镇王老大村村东1公里处青大线路北500米工业园区内2栋1号 | 内蒙古鑫蒙鑫保温建材有限公司 | 内蒙古自治区包头市青山区兴胜镇王老大村村东1公里处青大线路北500米工业园区内2栋1号 | 氧指数 | 202XF00093 | 内蒙古自治区产品质量检验研究院
5 | 绝热用聚苯乙烯泡沫塑料 | 绝热用挤塑聚苯乙烯泡沫塑料 | 无 | XPS-X150-B2-034 600×1200mm 厚度90mm | 生产领域 | 2024-10-25 | 包头市 | 内蒙古鑫蒙鑫保温建材有限公司 | 内蒙古自治区包头市青山区兴胜镇王老大村村东1公里处青大线路北500米工业园区内2栋1号 | 内蒙古鑫蒙鑫保温建材有限公司 | 内蒙古自治区包头市青山区兴胜镇王老大村村东1公里处青大线路北500米工业园区内2栋1号 | 燃烧性能、导热系数、氧指数 | 202XF00094 | 内蒙古自治区产品质量检验研究院
6 | 绝热用聚苯乙烯泡沫塑料 | 绝热用模塑聚苯乙烯泡沫塑料 | 无 | EPS-I级-037-B2 | 流通领域 | 2024-10-10 | 通辽市 | 科尔沁右翼中旗瑞丰建筑保温材料有限公司 | 内蒙古自治区兴安盟科尔沁右翼中旗巴彦呼舒镇布敦化苏木浩特化嘎查 | 长春市好兄弟保温材料有限公司 | / | 压缩强度,导热系数 | 202XF00103 | 内蒙古自治区产品质量检验研究院
7 | 绝热用聚苯乙烯泡沫塑料 | 绝热用模塑聚苯乙烯泡沫塑料 | 无 | EPS-I级-037-B2 | 流通领域 | 2025-03-15 | 阿拉善盟 | 阿拉善左旗巴彦浩特镇鑫城彩钢经销部 | 内蒙古自治区阿拉善盟阿拉善左旗巴彦浩特镇龙凤工贸工业园区 | 宁夏勇旺源建材有限公司 | / | 外观要求,导热系数、压缩强度 | 2025XF00143 | 内蒙古自治区产品质量检验研究院
8 | 绝热用聚苯乙烯泡沫塑料 | 绝热用模塑聚苯乙烯泡沫塑料 | 无 | EPS-I级-B2-033 600×1200×50（mm） | 生产领域 | 2024-10 | 巴彦淖尔市 | 巴彦淖尔市临河农场恒源聚苯板厂 | 内蒙古自治区巴彦淖尔市临河区临河农厂 | 巴彦淖尔市临河农场恒源聚苯板厂 | 内蒙古自治区巴彦淖尔市临河区临河农厂 | 导热系数 | 2025XF00145 | 内蒙古自治区产品质量检验研究院
9 | 绝热用聚苯乙烯泡沫塑料 | 绝热用模塑聚苯乙烯泡沫塑料 | 无 | EPS-I-B2-033 600×1200×100（mm） | 生产领域 | 2024-10 | 巴彦淖尔市 | 巴彦淖尔市临河农场恒源聚苯板厂 | 内蒙古自治区巴彦淖尔市临河区临河农厂 | 巴彦淖尔市临河农场恒源聚苯板厂 | 内蒙古自治区巴彦淖尔市临河区临河农厂 | 外观要求,导热系数 | 2025XF00146 | 内蒙古自治区产品质量检验研究院
10 | 建筑用金属面绝热夹芯板 | 建筑用金属面绝热夹芯板 | / | S-RW-R-A1-1000×950×100 | 生产领域 | 2025/08/20 | 巴彦淖尔市 | 巴彦淖尔市恒川彩钢有限公司 | 内蒙古自治区巴彦淖尔市临河区临狼路恒牧饲料公司西墙1号门店 | 巴彦淖尔市恒川彩钢有限公司 | 内蒙古自治区巴彦淖尔市临河区临狼路恒牧饲料公司西墙1号门店 | 剥离性能；粘结强度 | 2025JC01114 | 内蒙古自治区产品质量检验研究院
11 | 建筑用金属面绝热夹芯板 | 建筑用金属面绝热夹芯板 | / | S-SW-W-A1-1000×950×100 | 生产领域 | 2025/08/03 | 包头市 | 内蒙古奥泰彩钢有限公司 | 包头市昆区包头市特钢产业园区（华蒙物流园区院D区3号） | 内蒙古奥泰彩钢有限公司 | 包头市昆区包头市特钢产业园区（华蒙物流园区院D区3号） | 剥离性能；粘结强度 | 2025JC01110 | 内蒙古自治区产品质量检验研究院
12 | 建筑用金属面绝热夹芯板 | 建筑用金属面绝热夹芯板 | / | S-RW-R-A1-1000×950×120 | 生产领域 | 2025/03/15 | 包头市 | 包头市唐都彩钢有限公司 | 包头市昆都仑区110国道华蒙物流园区西院D区9号-B | 包头市唐都彩钢有限公司 | 包头市昆都仑区110国道华蒙物流园区西院D区9号-B | 剥离性能；粘结强度 | 2025JC01111 | 内蒙古自治区产品质量检验研究院
13 | 建筑用金属面绝热夹芯板 | 建筑用金属面绝热夹芯板 | / | S-SW-W-A1-1000×950×100 | 生产领域 | 2024/12/10 | 包头市 | 包头市唐都彩钢有限公司 | 包头市昆都仑区110国道华蒙物流园区西院D区9号-B | 包头市唐都彩钢有限公司 | 包头市昆都仑区110国道华蒙物流园区西院D区9号-B | 剥离性能；粘结强度 | 2025JC01112 | 内蒙古自治区产品质量检验研究院
14 | 建筑用金属面绝热夹芯板 | 建筑用金属面绝热夹芯板 | / | S-GW-R-A1-2350×1150×50mm | 生产领域 | 2022.4 | 乌海市 | 海勃湾区双营彩钢加工厂 | 内蒙古自治区乌海市海勃湾区养殖小区 | 海勃湾区双营彩钢加工厂 | 内蒙古自治区乌海市海勃湾区养殖小区 | 剥离性能；粘结强度 | 2025JC01097_GZ | 内蒙古自治区产品质量检验研究院
15 | 建筑用金属面绝热夹芯板 | 建筑用金属面绝热夹芯板 | / | S-EPS-R-B1-2950×1150×50mm | 生产领域 | 2022.4 | 乌海市 | 海勃湾区双营彩钢加工厂 | 内蒙古自治区乌海市海勃湾区养殖小区 | 海勃湾区双营彩钢加工厂 | 内蒙古自治区乌海市海勃湾区养殖小区 | 剥离性能；粘结强度 | 2025JC01098 | 内蒙古自治区产品质量检验研究院
16 | 建筑用金属面绝热夹芯板 | 建筑用金属面绝热夹芯板 | / | S-RW-R-A1-60-4400×950×100mm | 生产领域 | 2025.8.10 | 乌兰察布市 | 察右前旗平地泉鸿源钢构彩板厂 | 察右前旗平地泉镇大统钢材市场对面 | 察右前旗平地泉鸿源钢构彩板厂 | 察右前旗平地泉镇大统钢材市场对面 | 剥离性能；粘结强度 | 2025JC01067 | 内蒙古自治区产品质量检验研究院
17 | 建筑用金属面绝热夹芯板 | 建筑用金属面绝热夹芯板 | / | S-RW-W-A1-60-3000×950×100mm | 生产领域 | 2025.7.27 | 乌兰察布市 | 察右前旗平地泉日升鑫彩钢钢构厂 | 察右前旗平地泉镇 | 察右前旗平地泉日升鑫彩钢钢构厂 | 察右前旗平地泉镇 | 剥离性能；粘结强度 | 2025JC01068 | 内蒙古自治区产品质量检验研究院
18 | 建筑用金属面绝热夹芯板 | 建筑用金属面绝热夹芯板 | / | S-XPS-R-B2-60(6000mm×960mm×100mm） | 生产领域 | 2025-08-21 | 锡林郭勒盟 | 锡林郭勒盟明日彩钢钢构有限责任公司 | 内蒙古自治区锡林浩特市杭盖办事处锡林大街（康盛建材城东侧） | 锡林郭勒盟明日彩钢钢构有限责任公司 | 内蒙古自治区锡林浩特市杭盖办事处锡林大街（康盛建材城东侧） | 剥离性能；粘结强度 | 2025JC01099 | 内蒙古自治区产品质量检验研究院
19 | 建筑用金属面绝热夹芯板 | 建筑用金属面绝热夹芯板 | / | S-EPS-W-B2-60-1000×970×100（mm）墙板 | 生产领域 | 2025/09/03 | 兴安盟 | 乌兰浩特市鑫天增盛物资经销部 | 内蒙古自治区兴安盟乌兰浩特市融佳建材市场钢材区71号 | 乌兰浩特市鑫天增盛物资经销部 | 内蒙古自治区兴安盟乌兰浩特市融佳建材市场钢材区71号 | 剥离性能；粘结强度 | 2025JC01204 | 内蒙古自治区产品质量检验研究院
20 | 建筑用金属面绝热夹芯板 | 建筑用金属面绝热夹芯板 | / | S-EPS-R-B2-60-1000×970×50（mm）盖板 | 生产领域 | 2025/09/03 | 兴安盟 | 乌兰浩特市鑫天增盛物资经销部 | 内蒙古自治区兴安盟乌兰浩特市融佳建材市场钢材区71号 | 乌兰浩特市鑫天增盛物资经销部 | 内蒙古自治区兴安盟乌兰浩特市融佳建材市场钢材区71号 | 剥离性能；粘结强度 | 2025JC01205 | 内蒙古自治区产品质量检验研究院